## Specifikace předmětu plnění
Specifikace podlahových krytin budova MZE Praha, Těšnov
Dodávka materiálu
Koberec standard
Podlahová krytina - kobercové čtverce smyčkové, rozměr čtverce: 50x50cm , 100% Polyamid 6, rubová vrstva: modifikovaný bitumen, celková výška min.6,4mm, výška vlasu min.2,9mm, hmotnost vlasu min. 540g/m2, zátěžová třída 33 komerční-vysoká zátěž, třída hořlavosti: Bfl-s1. Koberec určený k celoplošnému pokrytí podlah fixací na stavebně připravenou podlahu. V souladu se směrnicí 89/106/EEC pro stavební výrobky.
Kobercové lišty-sokl, řezaný vložený do PVC lišty TL55
Koberec nadstandard
Podlahová krytina - kobercové čtverce řezaný vlas, 100% PA 6,6, rozměr: 50x50 cm, rubová vrstva: modifikovaný bitumen, váha vlasu: min. 1050 g/m2, výška koberce min.8 mm, výška vlasu: min. 5mm, třída zátěže 32, komerční-vysoká zátěž, třída hořlavosti: Bfl-s1, odolné kolečkové židli. Koberec určený k celoplošnému pokrytí podlah fixací na stavebně připravenou podlahu. V souladu se směrnicí 89/106/EEC pro stavební výrobky.
Podlahová krytina - kobercové čverce smyčka, 100% PA 6, rozměr: 457.2 x 457.2 mm, podložka: 85% Recycled content Polyurethane cushion, váha vlasu: min. 420 g/m2, výška koberce min. 8,8 mm, výška vlasu: min. 3mm, třída zátěže 33, komerční-vysoká zátěž, DLw < 30 dB, třída hořlavosti: Bfl-s1, odolné kolečkové židli. Koberec určený k celoplošnému pokrytí podlah fixací na stavebně připravenou podlahu. V souladu se směrnicí 89/106/EEC pro stavební výrobky.
Podlahová krytina - kobercové role řezaný vlas, 100% PA SDN, rozměr: šíře 2m, rubová vrstva: AB, váha vlasu: min. 660 g/m2, výška koberce min.6,5 mm, výška vlasu: min. 4,5mm, třída zátěže 33, komerční-vysoká zátěž, třída hořlavosti: Cfl-s1, odolné kolečkové židli. Koberec určený k celoplošnému pokrytí podlah fixací na stavebně připravenou podlahu. V souladu se směrnicí 89/106/EEC pro stavební výrobky.
Kobercové lišty-sokl, řezaný vložený do PVC lišty TL55
PVC
Podlahová krytina - homogenní vinyl v rolích šíře 2m, bez obsahu těžkých kovů a ftalátů spadajících do skupiny CMR (karcinogeny, mutageny, reprotoxika dle REACH). Celková tloušťka krytiny činí 2 mm a váha ≤ 2850 g/m2. Krytina je vybavena laserem tvrzenou povrchovou úpravou např.Evercare s vysokou odolností vůči chemikáliím nevyžadující aplikaci ochranných emulzí. Zátěžová třída krytiny je 34 - 43, třída otěru T, reakce na oheň Bfl-s1, součinitel smykového tření dle ČSN 744507 min. 0,6. TVOC po 28 dnech činí < 10μg / m3 dle ISO 16000-6.
PVC soklík WL 50, výška 5 cm
Montáž/demontáž materiálu
demontáž stávající krytiny
likvidace stávající krytiny - včetně odvozu a ekologické likvidace
příprava podkladu, zametení, vysátí
přestěrkování stávající podlahy, 1 vrstva do 1mm
nivelace podlahy do 3mm
vysprávková stěrka
penetrace
instalace kobercových čtverců
instalace kobercových rolí
instalace PVC
frézování a svařování PVC vč. svařovacího drátu
Kabinet ministra
Kakolegium ministra
D+M Kobercové čtverce řezaný vlas, rozměr: 500x500 mm, Složení vlasu: 100% Polyamid 6,6, rubová vrstva: modifikovaný bitumen, Celková výška 8mm, výška vlasu: min 5mm, váha vlasu min. 1050g/m2, Třída zátěže 32-LC3, třída hořlavosti: Bfl-s1
Chodba v kabinetu
D+M Kobercové čtverce smyčka, rozměr: 457.2 x 457.2 mm, Složení vlasu: 100% Polyamid 6,6, Celková výška 8,3mm, Rubová vrstva: 90% Recycled content Polyurethane cushion, Třída 33 Veřejné prostory s intenzivním provozem (Heavy contract), Útlum kročejového hluku ISO 140-8: Lw < 29 dB, třída hořlavosti: Bfl-s1, záruka: garance přímo od výrobce 10 let
Chodba bordura (0,5m-jeden čtverec)
D+M Kobercové čtverce řezaný vlas, rozměr: 500x500 mm, Složení vlasu: 100% Polyamid 6,6, Celková výška 8mm, Rubová vrstva: modifikovaný bitumen, váha vlasu min. 1050g/m2, Třída zátěže 32-LC3, třída hořlavosti: Bfl-s1
Montáž/demontáž
demontáž stávající krytiny
likvidace stávající krytiny - včetně odvozu a ekologické likvidace
příprava podkladu, zametení, vysátí
přestěrkování stávající podlahy, 1 vrstva do 1mm
nivelace podlahy do 3mm
vysprávková stěrka
penetrace
instalace kobercových čtverců
Podlahy z dlaždic
Montáž podlah keramických, tmel, 30x30 cm, flex.lepidlo + spárovací hmota
Dodávka keramické dlažby 30x30 cm (např. TAURUS COLOR) vč. originál soklu 300x80 cm, barevnost dle návrhu interiéru nebo výrobek jiného výrobce s odpovídajícími parametry. (před objednáním nutno předložit vzorky)
demontáž stávající dlažby
likvidace stávající dlažby - včetně odvozu a ekologické likvidace
příprava podkladu, zametení, vysátí
přestěrkování stávající podlahy, 1 vrstva do 1mm
nivelace podlahy do 3mm
vysprávková stěrka
penetrace