## 1
Název akce : | Objezd VD Slapy - průzkum |  |  |  | Výsledky laboratorních zkoušek
datum : | 6.4.2023
pořadové číslo |  |  | 1 | 2 | 3 | 11
číslo vzorku |  | - | 965 | 966 | 967
sonda |  | - | KS1 | KSv2+JV2 | S2
hloubka |  | [ m ] | 0,5-0,7 | 0,47-1,0/0,53-1,0 | 1,79-2,0
vlhkost zeminy | W | [ % ] | 6.6 | 9 | 9.9
mez tekutosti | W L | [ % ] |  | 38.8 | 41
mez plasticity | Wp | [ % ] |  | 17.8 | 15.5
číslo plasticity | Ip | [ % ] |  | 21 | 25.5
stupeň konzistence | Ic | [ % ] |  | 1.42 | 1.22
zatřídění zeminy dle ISO |  | 14 688 | csaGr | saclGr | safgrsiCl
název |  |  | mírně jílovitý hrubozrnný | písčitý jílovitý | písčitý jemnozrnný
zeminy |  |  | písčitý štěrk | štěrk | štěrkovitý siltovitý jíl
konzistence |  |  |  | velmi pevná | velmi pevná
zatřídění zeminy dle ČSN |  | 73 6133 | G3=G-F-Cb | G5=GC-Cb | F2=CG
pojmenování |  |  | štěrk s příměsí jemnozrnné | štěrk jílovitý | jíl
zeminy |  |  | zeminy s příměsí kamenů | s příměsí kamenů | štěrkovitý
konzistence |  |  |  | pevná | pevná
propustnost z křiv. zrni. | k | [ m.s-1 ] | 3,155.10-3 | 7,694.10-4 | 1,234.10-6
množství vyžíhatelných látek | Iož | [ % ] | 3.3 | 3.2
váhové ztráty žíháním | Iož | %
úhel vnitřního tření ef. | fef | o
soudržnost efektivní | cef | kPa |  |  | 31
zhutnitelnost | ρdmax | [ kg/m3 ]
únosnost pro 2,54 mm | CBR | [ % ] | 23,9 | 25,1
únosnost pro 5,08 mm | CBR | [ % ] | 30,0 | 24,7
po saturaci |  | [ % ]
únosnost pro 2,54 mm | CBR | [ % ] | 18,0 | 10,4
únosnost pro 5,08 mm | CBR | [ % ] | 20,1 | 11,4
lineární bobtnání | l | [ % ] | 0,04 | 0,40