## 1
Název akce : | Objezd VD Slapy |  |  |  | Výsledky laboratorních zkoušek
datum : | 28.3.2023
pořadové číslo |  |  | 1 | 2 | 3 | 4 | 5 | 11
číslo vzorku |  | - | 960 | 961 | 962 | 963 | 964
sonda |  | - | KS4 | KS5 | KS7 | KS8 | KS10
hloubka |  | [ m ] | 0,65-0,9 | 0,4-0,7 | 0,4-0,7 | 0,7-1,0 | 0,6-0,9
vlhkost zeminy | W | [ % ] | 15.4 | 9.9 | 19.7 | 15.6 | 10.7
mez tekutosti | W L | [ % ] | 44 |  | 60.2 | 54.6
mez plasticity | Wp | [ % ] | 22.6 |  | 25.7 | 25.2
číslo plasticity | Ip | [ % ] | 21.4 |  | 34.5 | 29.4
stupeň konzistence | Ic | [ % ] | 1.34 |  | 1.17 | 1.33
zatřídění zeminy dle ISO |  | 14 688 | grsaclS | CGr | siCl | grsiCl | csaCGr
název |  |  | štěrkovitě písčitá | hrubozrnný | siltovitý jíl | štěrkovitý | hrubozrnný písčitý
zeminy |  |  | jílovitá zemina | štěrk | jíl | siltovitý jíl | hrubozrnný štěrk
konzistence |  |  | velmi pevná |  | velmi pevná | velmi pevná
zatřídění zeminy dle ČSN |  | 73 6133 | F4=CS | G2=GP-Cb | F8=CH | F2=CG-Cb | G2=GP-Cb
pojmenování |  |  | jíl | štěrk špatně zrněný | jíl | jíl štěrkovitý | štěrk špatně zrněný
zeminy |  |  | písčitý | s příměsí kamenů | s vysokou plasticitou | s příměsí kamenů | s příměsí kamenů
konzistence |  |  | pevná |  | pevná | pevná
propustnost z křiv. zrni. | k | [ m.s-1 ] | 3,521.10-5 | 4,829.10-2 | 1,381.10-8 | 1,018.10-5 | 1,071.10-3
množství vyžíhatelných látek | Iož | [ % ] | 2.4 |  | 3.6 | 3.2 | 3.3
váhové ztráty žíháním | Iož | %
úhel vnitřního tření ef. | fef | o
soudržnost efektivní | cef | kPa |  |  | 31
zhutnitelnost | ρdmax | [ kg/m3 ]
únosnost pro 2,54 mm | CBR | [ % ] | 11,93 |  | 4,03 | 1,73 | 23,05
únosnost pro 5,08 mm | CBR | [ % ] | 12,40 |  | 4,40 | 2,28 | 29,70
po saturaci |  | [ % ]
únosnost pro 2,54 mm | CBR | [ % ] | 11,58 |  | 3,92 | 2,41 | 19,10
únosnost pro 5,08 mm | CBR | [ % ] | 10,76 |  | 3,82 | 3,08 | 22,78
lineární bobtnání | l | [ % ] | 2,37 |  | 0,99 | -0,14 | 0,02